{"text_format":"3","workbook":"xls","n_sheets":1,"sheets":["Sheet1"],"read":"whole","date_system":"1900","formulas":"cached_only"}

{"sheet":"Sheet1","index":0,"n_rows":55,"n_cols":8,"rows_kept":55,"merged":[[0,0,0,7]],"flags":["formulas_cached_only"]}
["2011年上半年度混凝土企业质量大检查情况汇总表"]
["上半年  排名","监督注册号","企业名称","大检查情况汇总","大检查得分","平时检查情况","平时检查得分","上半年总得分"]
[1,"WRMC22","无锡市久安砼业有限公司","企业基本建立质量保证体系，质量保证体系要求的文件受控，体系要求的记录受控，试验室持证人数11人，企业通过ISO认证，建立生产局域网，在省级期刊发表论文，拌楼自校数据不齐全，外加剂筒库搅拌设备未正常使用，部分筒仓外部沾污，部分膨胀剂未单独计量，使用细砂、中粗砂单独计量，未见原材料进场验收记录，部分出厂试件检验记录无审核人员签字，抽查3组到期出厂混凝土试件，基本符合要求，生产追溯性检查基本符合要求，当日生产记录C070505单车矿粉计量误差2.51%。",67,"上半年内，出厂混凝土抗压强度富余系数小于1.15（大于1.0）3组；参与论坛建设",44.5,111.5]
[2,"WRMC18","无锡市山昌混凝土有限公司","企业基本建立质量保证体系，质量保证体系要求的文件部分受控，体系要求的记录部分受控，试验室持证人数11人，企业通过ISO认证，建立生产局域网，企业入围地铁供应，生产设备自校记录不规范，外加剂筒库未安装搅拌设备，部分生产废水外排，比对试验未评价，粉煤灰细度试验记录信息量不足，未见胶凝材料进场验收记录，抽查3组到期出厂混凝土试件，基本满足要求，生产追溯性检查基本符合要求。",66.5,"上半年内，整改一次；参与论坛建设",44,110.5]
[2,"WRMC29","无锡市华方混凝土有限公司","企业基本建立质量保证体系，质量保证体系要求的质量文件部分受控，技术记录基本受控，企业通过ISO认证，外加剂筒库未安装搅拌设备，使用混砂并单独计量，混凝土凝结时间试验记录不符合规范要求，原材料进料台帐与质保书编号不对应，未见胶凝材料进场验收记录，水泥细度试验未采用比表面积表示，抽查3组到期出厂混凝土试件基本符合要求，生产追溯性检查基本符合要求。",65.5,"上半年内，出厂坍落度抽检不合格1次；参与论坛建设",45,110.5]
[2,"WRMC33","无锡市泉济混凝土有限公司","企业基本建立质量保证体系，质量保证体系要求的文件部分受控，体系要求的记录部分受控，试验室持证人数11人，企业入围地铁供应，通过ISO认证，部分生产线隔仓未加盖，使用细砂、中粗砂单独计量，部分厂区积水，外来文件未受控，比对试验未评价，水泥质保书日期与实际进料不符，抽查3组到期出厂混凝土试件，其中1组富余系数小于1.15，生产追溯性检查基本符合要求。",63.5,"上半年内，无明显质量问题；参与论坛建设",47,110.5]
[5,"WRMC36","无锡华鑫商品混凝土有限公司","企业基本建立质量保证体系，质量保证体系要求的文件部分受控，体系要求的记录部分受控，资质技术负责人不在岗，持证上岗人数11人，企业通过ISO认证，入围地铁供应项目，膨胀剂部分简易存放，未单独计量，部分砂石料露天堆放，厂内部分废水外排，比对试验结果评价不准确，甲供膨胀剂第三方检测报告不齐全，留置最近水泥、矿粉试件但摆放无序，粗细骨料留样，留置近期已检出厂混凝土试件，且摆放有序，抽查3组到期出厂混凝土试件基本符合要求。",65,"上半年内，未发现明显质量问题",45,110]
[6,"WRMC40","无锡众和混凝土有限公司","企业基本建立质量保证体系，质量保证体系要求的质量文件部分受控，部分技术记录未受控，资质技术负责人不在岗，省级以上刊物发表论文两篇，企业通过ISO认证，入围地铁供应，使用混砂并单独计量，骨料堆场排水不畅，水泥抗折试验仪器不符合恒加载要求，试验室检测环境不整洁，混凝土凝结时间试验记录不符合规范要求，未见原材料进场验收记录，抽查3组到期出厂混凝土试件基本符合要求，生产追溯性检查基本符合要求。",65.5,"上半年内：出厂坍落度抽检不合格1次。",44,109.5]
[7,"WRMC24","无锡金鑫商品混凝土有限公司","企业基本建立质量保证体系，质量保证体系要求的文件予以受控，体系要求的记录部分受控，资质技术负责人不在岗，建立内部局域网，企业通过ISO认证，入围地铁供应单位，外加剂筒库安装搅拌设备不到位，骨料存在混堆现象，甲供膨胀剂露天堆放，材料堆场部分有隔仓、加盖，使用特细沙，堆场排水不畅，水泥室环境有些凌乱，凝结时间试验初、终凝结果真实度不够，比对试验未对试验结果作评价，未见原材料进场验收记录，留置最近已检水泥强度、安定性检验试件，留置最近3天已检验出厂混凝土试件，且摆放有序，抽查3组到期出厂混凝土试件基本符合要求",64,"上半年内，未发现明显质量问题",45,109]
[8,"WRMC06","无锡市众安商品混凝土有限公司","企业基本建立质量保证体系，质量保证体系要求的质量文件基本受控，部分技术记录未受控，省级以上刊物发表论文两篇，企业通过ISO认证，入围地铁供应，外加剂筒库未安装搅拌设备，膨胀剂无单独计量设备，使用混砂并单独计量，厂区环境较泥泞，试验室检测环境不整洁，开展比对试验但无结果评价，未见原材料进场验收记录，混凝土试件养护室温度实测25℃，抽查3组到期出厂混凝土试件基本符合要求，部分项目生产追溯性不符合要求。",64,"上半年内，出厂混凝土试件抗压强度富余系数小于1.15（大于1.0）1组；平时巡查发现胶凝材料复验不符合要求1次",44,108]
[9,"WRMC16","无锡市宏泰商品混凝土有限公司","企业基本建立质量保证体系，质量保证体系要求的文件部分受控，体系要求的记录受控，企业通过ISO认证，使用特细砂，中砂、人工砂单独计量，厂内废水外排，比对试验未对试验结果作评价，现场粉煤灰细度试验操作不符合规范要求，未见原材料进场验收记录，甲供膨胀剂未见第三方检测报告，混砂试验缺乏追溯性，部分小方量混凝土未制作出厂检验试件，留置近三天已检出厂混凝土试件，且摆放有序，混凝土养护室实测温度23.2度，不符合要求，无退料混凝土处理记录，抽查3组到期出厂混凝土试件基本符合要求，记录编号为1153的粉煤灰计量误差3.2%，不符合要求。",63.5,"上半年内，厂内发现部分不明用途试件1次",44,107.5]
[10,"WRMC08","无锡市众诚砼业有限公司","企业基本建立质量保证体系，质量保证体系要求的文件予以受控，体系要求的记录部分受控，持证上岗人数10人，企业通过ISO认证，入围供应地铁项目，外加剂搅拌设备未正常使用，混凝土下料处未保持整洁，比对试验未对试验结果作评价，现场考核粉煤灰细度试验，试验操作不符合规范要求，未见试验室原材料进场验收记录，骨料留置符合要求，混凝土养护室实测温度23.9度，不符合要求，抽查3组到期出厂混凝土试件，其中一组强度富余系数<1.15，部分项目生产追溯性不符合要求，生产线筒仓外标识和实际不一致。",65,"上半年内，出厂混凝土试件抗压强度富余系数小于1.15（大于1.0）2组；封样试件丢失1次；出厂坍落度抽检不合格1次；胶凝材料计量误差超标1次",41.5,106.5]
[10,"WRMC42","无锡建业商品混凝土有限公司","企业基本建立质量保证体系，质量保证体系要求的文件予以受控，体系要求的记录部分受控，企业通过ISO认证，骨料堆场隔仓未加盖，使用粗细砂单独计量，胶凝材料标识不清晰，厂区环境较整洁，试验室检测环境较好，比对试验结果未描述评价依据，粉煤灰细度试验天平精度错误，未见胶凝材料进场验收记录，抽查3组到期出厂试件基本符合要求，生产追溯性检查符合要求。",66,"上半年内：出厂试件强度富余系数小于1.15（大于1.0）3组，整改1次，试验室主任任职资格存在问题，积极参与论坛建设",40.5,106.5]
[10,"WRMC47","无锡市荡口管桩厂有限公司","企业基本建立质量保证体系，质量保证体系要求的质量文件部分受控，部分相关技术记录未受控，企业通过ISO认证，筒仓外部粉尘沾污，膨胀剂未单独计量，开展比对试验但无结果评价，抽查粉煤灰细度试验记录不符合规范要求，未见胶凝材料进场验收记录，混凝土试件养护室温度实测23.5℃，抽查3组到期出厂混凝土试件基本符合要求，生产追溯性检查基本符合要求。",61.5,"上半年内：未发现明显质量问题。",45,106.5]
[13,"WRMC01","无锡新兴商品混凝土有限公司","企业基本建立质量保证体系，质量保证体系要求的文件予以受控，体系要求的记录部分受控，建立内部局域网，企业通过ISO认证，试验室持证人数10人，外加剂筒库未安装搅拌设备，粗细骨料存在混堆现象，骨料堆场隔舱未加盖，直接使用混砂未单独计量，废水直接外排，部分膨胀剂未开展快速法试验，混凝土凝结时间试验初凝、终凝结果，未开展比对试验，粉煤灰细度试验抽查数值修约不准确，部分粉煤灰质保书未收集齐全，水泥细度试验未采用比表面积表示，抽查3组到期出厂混凝土试件基本符合要求，生产追溯性检查基本符合要求。",62,"上半年内，坍落度抽检不合格1次",44,106]
[14,"WRMC15","无锡市富安砼业有限公司","企业基本建立质量保证体系，质量保证体系要求的质量文件部分受控，部分技术记录受控，建立内部局域网，外加剂筒库未安装搅拌设备，骨料堆场无隔舱，使用混砂并单独计量，骨料堆场排水不畅，开展比对试验但无结果评价，未见原材料进场验收记录，一组混凝土试件抗压强度富余系数小于1.15，2011年7月1日0点37分31秒发车的8#车矿粉计量误差3.28%/车，抽查3组到期出厂混凝土试件基本符合要求，生产追溯性检查基本符合要求。",63,"上半年内，整改1次",42,105]
[15,"WRMC10","无锡市江达商品混凝土有限公司","企业基本建立质量保证体系，质量保证体系要求的文件受控，体系要求的记录未受控，试验室持证人数10人，企业通过ISO认证，企业入围地铁供应，企业获得江苏省混凝土行业十佳企业，建立生产管理局域网，外加剂筒库未安装搅拌设备，使用细砂、中粗砂单独计量，部分筒仓外部沾污，混凝土凝结时间试验无图表及结论，原材料进场验收记录无初检结论，养护室实测温度26.1度，抽查3组到期出厂混凝土试件，基本满足要求，出厂质量证明书编号WRMC101102951水泥用量与实际生产不一致，筒仓标识与拌楼操作系统内标识不一致。",60,"上半年内，厂内发现部分不明用途试件",44,104]
[15,"WRMC21","无锡新安商品混凝土有限公司","企业基本建立质量保证体系，质量保证体系要求的文件受控，体系要求的记录受控，企业通过ISO认证，企业资质技术负责人不在岗，拌楼筒仓外部沾污，骨料堆场隔舱未加盖，部分厂区排水不畅、扬尘，使用特细砂，比对试验结果未评价，粉煤灰细度试验操作时间设置不符合要求，未见原材料进场验收记录，水泥养护箱实测温度23.6度，抽查3组到期出厂混凝土试件，强度基本符合要求，生产追溯性检查符合要求。",62,"上半年内，整改1次",42,104]
[17,"WRMC02","无锡华太混凝土有限公司","企业基本建立质量保证体系，质量保证体系要求的质量文件部分受控，部分技术记录未受控，企业通过ISO认证，部分外加剂筒库未安装搅拌设备，膨胀剂未单独计量，骨料堆场隔舱未加盖，使用混砂，单独计量，膨胀剂原始记录信息不全，混凝土凝结时间试验记录不符合规范要求，未见原材料进场验收记录，甲供膨胀剂未见第三方检测报告，混凝土出厂强度试验记录未见相关人员签字，抽查3组到期出厂混凝土试件，部分混凝土试件抗压强度不具代表性，部分项目配合比调整记录不详细，生产追溯性检查基本符合要求。",58.5,"上半年内，厂内发现部分不明用途试件；参与论坛建设",45,103.5]
[17,"WRMC13","无锡市建邦混凝土有限公司","企业基本建立质量保证体系，质量保证体系要求的文件未受控，体系要求的记录部分受控，资质技术负责人不在岗，建立内部局域网，试验室持证人数12人，胶凝材料标识信息较少，部分膨胀剂直接掺入，骨料堆场无隔舱未加盖，直接使用混砂未单独计量，废水直接外排，试验室环境有些凌乱，摆放无序，保养一般，比对试验未对试验结果作评价，水泥细度未采用比表面积表示，甲供膨胀剂未见第三方检测报告，抽查3组到期出厂混凝土试件，其中一组抗压强度富余系数小于1.15，拌楼实际配料与出厂证明书不一致。",56,"上半年内，出厂混凝土抗压强度富余系数小于1.15（大于1.0）1组；积极参与论坛建设",47.5,103.5]
[17,"WRMC48","无锡广安商品混凝土有限公司","企业基本建立质量保证体系，质量保证体系要求的文件部分予以受控，体系要求的记录受控，外加剂筒库未安装搅拌设备，筒仓外表面粉尘沾污，部分膨胀剂简易存放，材料堆场未加盖，使用特细沙且单独计量，厂内排水不畅，存大量废料，未配置恒加载混凝土压力机，办公室环境较凌乱，检测环境不够整洁，仪器设备摆放、保养一般，混凝土凝结时间试验单位不够准确，比对试验未对实验结果作评价，现场粉煤灰细度试验操作不符合规范要求，未见胶凝材料、外加剂进场验收记录，水泥养护箱试件数量与原始记录不符，留置最近3天已检出厂混凝土试件，且摆放有序，抽查3组到期出厂混凝土试件基本符合要求。",59.5,"上半年内：出厂坍落度抽检不合格1次，混凝土压力机非恒加载，参与论坛建设。",44,103.5]
[17,"WRMC49","无锡市创越环保管业有限公司","企业基本建立质量保证体系，质量保证体系要求的文件予以受控，体系要求的记录未受控，试验室持证人数未满足7人要求，企业通过ISO认证，建立生产管理局域网，部分试验员未缴纳社保，骨料称为在有效量程内自校，骨料堆场隔仓未加盖，使用特细砂，厂区环境较整洁，粉煤灰细度试验抽查操作不符合要求，未见胶凝材料进场验收记录，部分粉煤灰强度检验试件未形成原始记录，混砂试验缺乏可追溯性，甲供膨胀剂未见现场第三方检测报告，抽查3组到期出厂混凝土试件基本符合要求，生产追溯性检查基本符合要求。",59.5,"上半年内：封样出厂试件强度富余系数小于1.15（大于1.0）2组，厂内发现较多不明试件，参与论坛建设。",44,103.5]
[21,"WRMC09","无锡市恒基商品混凝土有限公司","企业基本建立质量保证体系，质量保证体系要求的文件予以受控，体系要求的记录部分受控，企业通过ISO认证，外加剂无净化设施，膨胀剂室内简易存放，骨料标识简单，信息不足，细骨料采用特细砂和中粗砂，单独计量，厂区环境一般，试验室检测环境不够整洁，部分仪器设备摆放无序，现场抽查粉煤灰细度试验，试验操作和原始记录不符合要求，进料台帐相关信息不齐，水泥细度试验采用负压筛法，外加剂水泥净浆流动度试验数据欠真实，厂内发现部分无标识试件，抽查3组到期出厂混凝土试件，其中一组抗压强度富余系数<1.15。",59,"上半年内，厂内发现部分不明用途试件",44,103]
[22,"WRMC34","无锡市万丰混凝土有限公司","企业基本建立质量保证体系，质量保证体系要求的文件部分受控，体系要求的记录部分受控，资质技术负责人不在岗，企业通过ISO认证，设备自校记录不真实，外加剂筒库未安装搅拌设备，膨胀剂未筒仓存储，未单独计量，材料堆场未加盖，粗骨料中小石粉含量偏高，厂内废水外排，未见膨胀剂快速法试验记录，比对试验未对试验结果作评价，现场抽查粉煤灰细度试验，试验结果修约不符合要求，甲供膨胀剂未见第三方检测报告，留置近三天已检出厂混凝土试件，且摆放有序，抽查3组到期出厂混凝土试件基本符合要求。",60.5,"上半年内，封样试件丢失1次；试验室主任任职资格存在问题",41.5,102]
[23,"WRMC27","无锡市政仁昌砼业有限公司","企业基本建立质量保证体系，质量保证体系要求的文件予以受控，体系要求的记录未受控，企业入围地铁供应，生产设备自校记录欠真实，外加剂筒库（旧线）未安装搅拌设备，使用细砂、中粗砂单独计量，外来文件未受控，比对试验未评价，混凝土凝结时间图表不符合要求，粉煤灰细度试验记录格式欠缺，未见胶凝材料进场验收记录，水泥细度试验未采用比表面积表达，水泥、矿粉试件表面无标识，成型室实测温度26.4度，退料处理记录不符合要求，抽查3组到期出厂混凝土试件，基本满足要求，生产追溯性检查基本符合要求。",57,"上半年内，封样试件丢失1组",44.5,101.5]
[24,"WRMC04","无锡市益多混凝土有限公司","企业基本建立质量保证体系，质量保证体系要求的文件部分受控，体系要求的记录未受控，外加剂筒库未安装搅拌设备，膨胀剂存储条件不符合要求，骨料堆场隔仓未加盖，厂内部分废料堆积，外来文件未受控，比对试验未评价，抽查粉煤灰细度试验操作不符合要求，水泥细度未用比表面积表达，矿粉试验7d活性指数不规范，抽查3组到期出厂混凝土试件，基本满足要求，生产追溯性检查基本符合要求，当日生产序号0038粉煤灰计量误差-5.63%。",55.5,"上半年内，未发现明显质量问题",45,100.5]
[24,"WRMC37","无锡市振达混凝土有限公司","企业基本建立质量保证体系，质量保证体系要求的文件部分受控，体系要求的记录未受控，企业通过ISO认证，入围地铁供应项目，筒仓外表面粉尘沾污，膨胀剂简易存储未单独计量，材料堆场部分隔仓加盖，使用中粗砂，细砂单独计量，厂区泥泞、有积水，膨胀剂快速法试验无记录表，比对试验未对试验结果作评价，现场抽查粉煤灰细度试验，使用仪器精度不符合规范要求，未见胶凝材料进场验收记录，甲供膨胀剂第三方检测报告未收集齐全，混凝土养护室实测温度28.1度，不符合要求，抽查3组到期出厂混凝土试件基本符合要求，生产追溯性检查符合要求。",57.5,"上半年内，出厂混凝土试件抗压强度富余系数小于1.15（大于1.0）2组；整改1次；",43,100.5]
[24,"WRMC52","无锡市中惠砼业有限公司","企业基本建立质量保证体系，质量保证体系要求的文件部分受控，体系要求的记录未受控，试验室持证上岗人数未满足7人要求，部分试验室人员未缴纳社保，企业通过ISO认证，拌楼自校记录欠真实，外加剂筒库未安装搅拌设备，膨胀剂存储条件不符合要求，骨料堆场隔舱未加盖，使用中粗砂、特细砂单独计量，拌楼下排水不畅，外来文件未受控，凝结时间试验图表不符合要求，粉煤灰细度试验数据修约不准确，未见胶凝材料进场验收记录，抽查3组到期出厂试件，强度基本符合要求，生产追溯性检查基本符合要求。",56.5,"上半年内：封样出厂试件强度富余系数小于1.15（大于1.0）1组，巡查发现生产追溯性不符合要求1次。",44,100.5]
[24,"WRMC54","无锡永泰混凝土有限公司","企业基本建立质量保证体系，质量保证体系要求的文件未受控，体系要求的记录部分受控，水池未加盖，膨胀剂未筒仓存储，未单独计量，材料堆场未加盖，细骨料使用细砂，中砂单独计量，粗骨料含泥量较高，试验室检测环境较脏，仪器设备保养情况一般，无比对试验记录，现场抽查粉煤灰细度试验，填写原始记录不符合要求，未见胶凝材料进场试验记录，混砂未见按比例掺配试验，碎石检测报告针片状含量数据错误，混凝土试件排放较乱，混凝土成型室实测温度27.2度，不符合要求，抽查3组到期出厂混凝土试件基本符合要求，生产追溯性检查基本符合要求。",55.5,"上半年内：未发现明显质量问题。",45,100.5]
[28,"WRMC43","无锡华璞商品混凝土有限公司","企业基本建立质量保证体系，质量保证体系要求的文件未受控，体系要求的记录未受控，拌楼自校记录不齐全，粗细骨料存在混堆现象，骨料堆场隔舱未加盖，使用中粗细砂单独计量，部分厂区排水不畅，比对试验结果未评价，粉煤灰细度试验抽查符合要求，未见胶凝材料进场验收记录，水泥细度未用比表面积表达，抽查3组到期出厂试件，部分试件强度不具代表性，生产追溯性检查基本符合要求。",57,"上半年内：试验室主任任职资格存在问题，参与论坛建设。",43,100]
[29,"WRMC12","无锡市天诚混凝土制品有限公司","企业基本建立质量保证体系，质量保证体系要求的文件未受控，体系要求的记录未受控，资质技术负责人不在岗，设备自校记录不真实，外加剂筒库无搅拌设备，材料堆场有隔仓未加盖，使用特细沙单独计量，场地部分有积水，部分仪器设备摆放无序，水泥检测试验记录表式不准确，比对试验未对试验结果作评价，未见胶凝材料进场验收记录，水泥细度未用比表面积表示，留置最近已检水泥强度试件，混凝土取样记录未见相关人员签字，留置最近三天已检出厂混凝土试件，且摆放有序，混凝土养护室实测温度23.5度，不符合要求，抽查3组到期出厂混凝土试件基本符合要求，生产追溯性检查基本符合要求。",57.5,"上半年内，整改1次",42,99.5]
[29,"WRMC53","无锡建昊混凝土有限公司","企业基本建立质量保证体系，质量保证体系要求的文件部分受控，体系要求的记录未受控，企业建立局域网系统，通过ISO认证，生产线骨料堆场隔仓未加盖，使用粗细砂单独计量，部分废水外排，厂区环境较整洁，水泥检测室温度控制设备损坏，未开展膨胀剂快速法试验，混凝土凝结时间试验图表不符合要求，比对试验结果评价不符合要求，粉煤灰细度试验抽查符合要求，未见原材料进场验收记录，水泥细度未用比表面积表达，矿粉试验不符合要求，部分出厂混凝土试件编号不唯一，成型室实测温度30.1度，抽查3组到期出厂混凝土试件基本符合要求，生产追溯性检查符合要求。",55.5,"上半年内：巡查发现胶凝材料复验行为不规范1次。",44,99.5]
[31,"WRMC14","无锡惠泰混凝土制品有限公司","企业基本建立质量保证体系，质量保证体系要求的文件部分受控，体系要求的记录部分受控，资质技术负责人兼试验室主任不在岗，试验室6人在岗，企业通过ISO认证，筒仓外表面粉尘沾污，外加剂筒仓无搅拌设备，膨胀剂简易存储未单独计量，材料堆场无隔仓且未加盖，细骨料使用特细砂，中粗砂单独计量，试验室检测环境不整洁，水泥压力机非恒加载，设备仪器保养一般，混凝土凝结时间试验原始记录信息量不完备，未见胶凝材料进场验收记录，留置近三天已检出厂混凝土试件，且摆放有序，抽查3组到期出厂混凝土试件，部分混凝土试件强度不具代表性，生产追溯性检查基本符合要求。",56.5,"上半年内，出厂混凝土抗压强度富余系数小于1.15（大于1.0）1组；生产系统搅拌时间不符合要求1次；平时巡查发现胶凝材料复验不符合要求1次",42.5,99]
[32,"WRMC30","无锡惠盈混凝土制品有限公司","企业基本建立质量保证体系，质量保证体系要求的文件部分受控，体系要求的记录部分受控，试验室持证上岗人数未满足7人，企业通过ISO认证，筒仓外表面粉尘沾污，外加剂筒库未安装搅拌设备，膨胀剂简易存放，未单独计量，材料堆场无隔仓未加盖，细骨料使用特细砂，中粗砂单独计量，堆场积水，外加剂渗漏，厂内废水外排，试验室检测环境不整洁，混凝土凝结时间试验原始记录信息不完备，比对试验未对试验结果作评价，现场抽查粉煤灰细度试验，试验操作不符合规范要求，未见胶凝材料进场验收记录，部分混凝土出厂试件和混凝土取样台帐不一致，留置近三天已检混凝土出厂试件且摆放有序，抽查3组到期出厂混凝土试件基本符合要求，设备控制室环境不整洁，编号为75768的粉煤灰计量误差-2.6%，不符合要求。",53.5,"上半年内，未发现明显质量问题",45,98.5]
[33,"WRMC44","无锡市大通混凝土有限公司","企业基本建立质量保证体系，质量保证体系要求的质量文件部分受控，相关技术记录未受控，试验室持证在岗人数不满足7人，企业通过ISO认证，设备自校记录不真实，筒仓外部粉尘沾污，膨胀剂简易存放，未单独计量，骨料堆场隔舱未加盖，使用特细砂，单独计量，混凝土凝结时间试验记录不符合规范要求，开展比对试验但无结果评价，未见胶凝材料进场验收记录，水泥细度试验未采用比表面积表示，筒仓标识与实际情况不一致，抽查3组到期出厂混凝土试件基本符合要求，生产追溯性检查基本符合要求。",55,"上半年内：封样出厂试件强度富余系数小于1.15（大于1.0）1组，抽查出厂混凝土试件强度不具代表性，厂内发现不明试件。",43,98]
[34,"WRMC05","江苏天山水泥集团有限公司无锡混凝土分公司","企业基本建立质量保证体系，质量保证体系要求的文件部分受控，体系要求的记录未受控，企业通过ISO认证，试验室持证上岗人数达10人，拌楼筒仓锈蚀，外加剂筒库未安装搅拌设备，膨胀剂存储条件不符合要求，骨料堆场隔舱部分加盖，检测环境较凌乱，混凝土凝结时间试验图表不符合要求，抽查粉煤灰细度试验操作符合要求，未见胶凝材料进场验收记录，水泥细度未用比表面积表达，部分小方量混凝土未成型混凝土强度检验试件，混凝土养护室实测温度24.5度，抽查3组到期出厂混凝土试件基本符合要求，抽查序号087780混凝土生产，计量误差、追溯性检查符合要求。",56.5,"上半年内：发生实体质量问题1起；生产搅拌时间不符合要求1次；参与论坛建设",40,96.5]
[35,"WRMC28","无锡市同济商品混凝土有限公司","企业基本建立质量保证体系，质量保证体系要求的文件部分受控，体系要求的记录部分受控，部分试验室人员未缴纳社保，试验室持证人数10人，企业通过ISO认证，拌楼筒仓外部沾污，旧生产线骨料堆场无隔仓，粗细骨料存在混堆现象仓，使用粗细砂单独计量，胶凝材料标识不清晰，厂区泥泞，废水外排，检测室布局较凌乱，混凝土凝结时间试验不符合要求，比对试验结果未评价，粉煤灰细度试验未使用修正系数，未见胶凝材料进场验收记录，水泥细度未用比表面积表达，水泥试验C11-07-06未见3d强度数据，混凝土成型室实测温度30度，抽查3组到期出厂混凝土试件基本符合要求，抽查序号135046混凝土生产追溯性，试验室未开具出厂质量证明书，生产序号135039实际使用外加剂型号与出厂质量证明书不一致。",54.5,"上半年内，出厂混凝土试件抗压强度富余系数小于1.15（大于1.0）2组；整改1次；",41,95.5]
[35,"WRMC38","无锡市天顺砼业有限公司","企业基本建立质量保证体系，质量保证体系要求的文件未受控，体系要求的记录部分未受控，自校记录不真实，膨胀剂简易存放，未单独计量，材料堆场正在改造中，使用特细砂，单独计量，场地废水外排，有扬尘现象，试验室办公环境一般，试验室检测环境较差，仪器设备摆放无序，保养一般，比对试验未对试验结果作评价，现场抽查粉煤灰细度试验，试验结果修约不符合要求，未见胶凝材料进场验收记录，编号110702的水泥试验未做安定性、凝结时间、标准稠度试验，水泥细度未采用比表面积表示，混砂试验对应粗砂数据缺乏可追溯性，甲供膨胀剂未见第三方检测报告，混凝土成型室实测温度27.2度，不符合要求，抽查3组到期出厂混凝土试件基本符合要求，生产追溯性检查基本符合",52,"上半年内，封样试件丢失1组；生产系统搅拌时间不符合要求1次",43.5,95.5]
[37,"WRMC25","无锡市大马巷混凝土制品有限公司","企业基本建立质量保证体系，质量保证体系要求的质量文件部分受控，相关技术记录未受控，试验室持证在岗人数10人，企业通过ISO认证，筒仓外部粉尘沾污，外加剂筒库未安装搅拌设备，膨胀剂简易存放，未单独计量，骨料堆场隔舱未加盖，直接使用混砂未单独计量，厂区环境不整洁，废水直接外排，试验室检测环境不整洁，开展比对试验但无结果评价，未见原材料进场验收记录，水泥细度试验未采用比表面积表示，甲供膨胀剂未见第三方检测报告，混砂试验不可追溯，抽查3组到期出厂混凝土试件基本符合要求，生产记录022278生产追溯性不符合要求。",53,"上半年内，整改1次；试验室主任任职资格存在问题；参与论坛建设",42,95]
[37,"WRMC45","无锡宏益混凝土有限公司","企业基本建立质量保证体系，质量保证体系要求的质量文件部分受控，部分相关技术记录未受控，企业通过ISO认证，建立内部局域网，筒仓外部粉尘沾污，外加剂筒库未安装搅拌设备，骨料堆场隔仓不充分，厂区环境不整洁，混凝土凝结时间试验记录不符合规范要求，原材料进料台帐信息不齐全，原材料无进场验收记录，原材料质保书归档不符合要求，水泥细度试验未采用比表面积表示，水泥试件摆放不符合要求，部分小方量混凝土未制作出厂检验试件，养护室混凝土试件摆放无序，抽查3组到期出厂混凝土试件，一组强度富余系数小于1.15，部分实际生产配料情况与出厂证明书不一致，拌楼控制室不整洁，筒仓标识与实际情况不一致。",53,"上半年内：出厂坍落度抽检不合格1次；系统出具检测报告率很低。",42,95]
[39,"WRMC11","无锡市沪锡混凝土制品有限公司","企业基本建立质量保证体系，质量保证体系要求的质量文件基本受控，部分技术记录未受控，试验室持证在岗人数不满足7人，资质技术负责人不在岗，设备自校记录信息不齐全，外加剂筒库搅拌设备未正常使用，筒仓外部粉尘沾污，原材料堆场标识信息不齐全，骨料堆场隔舱未加盖，使用特细砂，单独计量，废水直接外排，骨料堆场排水不畅，试验室检测环境不整洁，混凝土凝结时间试验记录不符合规范要求，未见原材料进场验收记录，混凝土养护室实测温度24.5℃，生产记录71605的生产追溯性不符合要求，拌楼控制室不整洁，抽查3组到期出厂混凝土试件基本符合要求。",53.5,"上半年内，出厂混凝土试件抗压强度富余系数小于1.15（大于1.0）3组；试验室主任任职资格存在问题",40.5,94]
[40,"WRMC17","无锡市永盛混凝土有限公司","企业基本建立质量保证体系，质量保证体系要求的文件予以受控，体系要求的记录部分受控，企业通过ISO认证，有内部局域网，生产线混凝土下料处不整洁，外加剂筒仓无搅拌设备，粗细骨料存在混堆现象且无标识，材料堆场无隔仓未加盖，使用特细砂单独计量，外加剂外漏，拌楼扬尘现象严重，试验室检测环境不整洁，仪器设备保养一般，混凝土凝结时间试验未写试验结果，现场抽查粉煤灰细度试验，试验操作和数据处理不符合规范要求，未见试验室原材料进场验收记录，粉煤灰质保书未及时提供，外加剂水泥流动度试验数据欠真实，混凝土取样记录无相关人员签字，混凝土养护室部分试件摆放无序，抽查3组到期出厂混凝土试件基本符合要求，生产追溯性检查基本符合要求。",53,"上半年内，出厂混凝土试件抗压强度富余系数小于1.15（大于1.0）3组；整改1次；平时巡查发现胶凝材料复验不符合要求",39.5,92.5]
[41,"WRMC03","无锡市派安混凝土有限公司","企业基本建立质量保证体系，质量保证体系要求的质量文件部分受控，部分技术记录未受控，试验室持证在岗人数不满足7人，建立内部局域网，企业通过ISO认证，混凝土生产下料处积水较多，骨料堆场隔舱未加盖，试验设备三色标识过期，部分膨胀剂未开展快速法试验，未开展混凝土凝结时间试验，未开展比对试验，抽查粉煤灰细度试验操作不符合规范要求，试验结果不合格，原材料进料台帐信息不齐全，矿粉试验不符合规范要求，抽查3组到期出厂混凝土试件基本符合要求，生产记录“127943”的生产追溯性不符合要求。",53,"上半年内，出厂混凝土试件抗压强度富余系数小于1.15（大于1.0）2组；整改1次；系统出具检测报告率很低",39,92]
[42,"WRMC50","无锡恒峰混凝土有限公司","企业基本建立质量保证体系，质量保证体系要求的质量文件部分受控，部分相关技术记录未受控，企业通过ISO认证，设备自校不规范，筒仓外部粉尘沾污，膨胀剂露天存放，未单独计量，骨料堆场隔舱未加盖，使用混砂，单独计量，废水直接外排，试验仪器未及时检定，试验室检测环境不整洁，抽查试验室标准配备情况，为开展比对试验，未见原材料进场验收记录，水泥细度试验未采用比表面积表示，近期为开展混砂试验，混凝土取样记录未见相关人员签字，养护室混凝土试件摆放无序，生产追溯性检查基本符合要求。",55,"上半年内：出厂试件强度富余系数小于1.15（大于1.0）3组，整改1次，厂内发现不明试件，试验室主任任职资格存在问题。",36.5,91.5]
[43,"WRMC07","无锡市德凯商品混凝土有限公司","企业基本建立质量保证体系，质量保证体系要求的质量文件部分受控，部分技术记录未受控，部分试验室人员未缴纳社保，筒仓外部粉尘沾污，外加剂筒库未安装搅拌设备，骨料混堆，膨胀剂建议存放，未单独计量，骨料堆场无隔舱未加盖，，直接使用混砂并未单独计量，厂区环境不整洁，废水直接外排，混凝土压力试验机、水泥试件抗压抗折机不符合恒加载要求，试验室检测环境不整洁，开展比对试验但无结果评价，未见胶凝材料进场验收记录，混凝土养护室实测温度26.1℃，2011年7月2日13点30分发车的水泥计量误差-6.34%/车，抽查3组到期出厂混凝土试件基本符合要求，生产追溯性检查基本符合要求。",49,"上半年内，厂内发现较多不明用途混凝土试件，混凝土压力机非恒加载",42,91]
[44,"WRMC39","无锡市冯巷商品混凝土有限公司","企业基本建立质量保证体系，质量保证体系要求的质量文件部分受控，相关技术记录未受控，资质技术负责人不在岗，部分试验室人员未缴纳社保，建立内部局域网，外加剂筒库未安装搅拌设备，水池未加盖，混凝土下料口积水严重，膨胀剂未单独计量，胶凝材料筒仓标识不符合要求，骨料堆场隔舱未加盖，直接使用混砂，废水直接外排，骨料堆场不整洁，部分试验仪器三色标识不全，水泥抗折试验仪器不符合恒加载要求，试验室检测环境不整洁，混凝土凝结时间试验记录不符合规范要求，未开展比对试验，粉煤灰细度试验记录格式不符合规范要求，未见胶凝材料进场验收记录，水泥细度试验未采用比表面积表示，安定性试饼法试验无试验数据，混凝土出厂检验原始记录无相关人员签字，混凝土试件养护室温度实测26.7℃，抽查3组到期出厂混凝土试件，一组强度富余系数小于1.15，实际生产配料与出厂证明书不一致，部分项目生产追溯性不符合要求，拌楼控制室不整洁。",46.5,"上半年内：出厂试件强度富余系数小于1.15（大于1.0）2组，厂内发现不明试件，生产追溯性不符合要求1次，参与论坛建设",43.5,90]
[45,"WRMC19","无锡联友混凝土有限公司","企业基本建立质量保证体系，质量保证体系要求的文件未受控，体系要求的记录未受控，企业通过ISO认证，拌楼自校记录信息不齐全，拌楼扬尘，膨胀剂存储条件不符合要求，骨料堆场隔舱未加盖，使用特细砂中粗砂单独计量，厂区废水外排，水泥压力机非恒加载，检测环境较凌乱，部分标准未编号受控，混凝土凝结时间试验不符合要求，未开展比对试验，粉煤灰细度试验操作不符合要求，水泥细度未用比表面积表达，矿粉试验活性指数无可追溯性，养护箱试件数与原始记录不一致，使用混砂未见混砂试验记录，甲供膨胀剂未见现场第三方检测报告，混凝土试件表面刻字不唯一，排放混乱，混凝土养护室实测温度24度，抽查3组到期出厂混凝土试件基本符合要求，拌楼控制室环境较差，抽查序号152294混凝土生产，部分矿粉替代粉煤灰，追溯性检查符合要求。",47.5,"上半年内，整改1次",42,89.5]
[46,"WRMC51","无锡伟鑫建材有限公司","企业基本建立质量保证体系，质量保证体系要求的文件予以受控，体系要求的记录未受控，试验室持证人数11人，企业通过ISO认证，部分试验员未缴纳社保，骨料堆场隔仓未加盖，部分石子含泥量偏高，厂区内见部分废料堆积，部分场地泥泞，外来文件未受控，比对试验未评价，混凝土凝结时间图表不符合要求，甲供膨胀剂未见现场第三方检测报告，退料处理记录不符合要求，抽查3组到期出厂混凝土试件，其中1组富余系数小于1.15，4#生产线搅拌时间设置不符合要求（25s）。",57.5,"上半年内：出厂试件强度富余系数小于1.15（大于1.0）2组，封样出厂试件强度富余系数小于1.15（大于1.0）1组，整改1次，行政处罚1起;系统出具检测报告率较低",29.5,87]
[47,"WRMC31","无锡市天时混凝土有限公司","企业基本建立质量保证体系，质量保证体系要求的文件未受控，体系要求的记录未受控，资质技术负责人不在岗，企业通过ISO认证，筒仓进料口未上锁，外加剂筒仓无搅拌设备，材料标识不清晰、信息不全，膨胀剂露天存放未单独计量，材料堆场隔仓不充分未加盖，粗骨料质量一般，厂区废水外排，试验室检测环境不整洁，仪器设备摆放无序，保养一般，开展膨胀剂快速法试验未见书面记录 ，混凝土凝结试验记录表式不准确，未见胶凝材料进场验收记录，甲供膨胀剂第三方检测报告未收集齐全，混凝土取样台帐无相关人员签字，无退料混凝土处理记录，抽查3组到期出厂混凝土试件基本符合要求，编号为175558生产记录追溯性不符合要求，2号生产线筒仓外标识与实际不一致。",46.5,"上半年内，整改1次；试验室主任任职资格存在问题",39,85.5]
[48,"WRMC26","无锡市北定混凝土有限公司","企业基本建立质量保证体系，质量保证体系要求的文件予以受控，体系要求的记录未受控，企业通过ISO认证，企业资质技术负责人不在岗，拌楼筒仓明显玷污，外加剂筒库未安装搅拌设备，膨胀剂存储不符合要求，粗细骨料存在混堆现象，骨料堆场隔舱未加盖，直接使用混砂未单独计量，厂区扬尘，排水不畅，混凝土压力机、水泥压力机非恒加载，试验室检测环境较差，混凝土凝结时间试验不符合要求，粉煤灰细度试验抽查仪器设定时间错误，未见原材料进场验收记录，水泥细度未用比表面积表达，水泥、矿粉强度试件表面无标识，混凝土养护室实测温度16.8度，抽查3组到期出厂试件，其中1组强度富余系数小于1.15，抽查序号070176混凝土生产追溯性，试验室未开具出厂质量证明书，无配合比通知单，对应粉煤灰误差2.38%。",46,"上半年内，整改2次；混凝土压力机非恒加载，参与论坛建设",39,85]
[49,"WRMC23","无锡市天泽砼业有限公司","企业质量保证体系未健全，通过ISO认证，设备自校记录信息不齐全，筒仓外部粉尘沾污，外加剂筒库未安装搅拌设备，膨胀剂存储条件不符合要求且未单独计量，骨料堆场无隔舱未加盖，使用特细砂，单独计量，废水直接外排，未见胶凝材料进场验收记录，混凝土压力试验机、水泥试件抗压抗折机不符合恒加载要求，试验室检测环境不整洁，开展比对试验但无结果评价，抽查粉煤灰细度试验结果不合格，部分混凝土试件表面刻字不清、摆放无序，混凝土成型室实测温度27.2℃，抽查3组到期出厂混凝土试件，一组强度富余系数小于1.15，生产追溯性检查基本符合要求。",49,"上半年内，出厂混凝土抗压强度富余系数小于1.15（大于1.0）3组；整改1次；厂内发现大量不明用途试件1次；混凝土压力试验机非恒加载，平时巡查发现胶凝材料复验不符合要求1次；系统出具检测报告率较低",35.5,84.5]
[49,"WRMC41","无锡国文砼业有限公司","企业质量保证体系未健全，部分试验室人员未缴纳社保，拌楼自校记录不真实，外加剂搅拌设备未正常使用，骨料堆场无隔仓，粗骨料见部分泥块，胶凝材料标识信息不全，直接使用混砂，膨胀剂存储条件不符合要求，厂区排水不畅，见大量废料堆积，仪器计量标签不符合要求，水泥室温度控制设施损坏，比对试验结果未评价，粉煤灰细度试验操作不符合要求，抽查结果不符合要求，未见胶凝材料进场验收记录，水泥细度未用比表面积表达，水泥试验C11045试件数与原始记录不一致，混凝土成型室实测温度29.5度，养护室实测温度25.1度，部分出厂混凝土未取样成型试件，抽查3组到期出厂混凝土试件基本符合要求，部分方量较小混凝土生产供应未开具出厂质量证明书，当日生产记录编号356实际配料与出厂质量证明书不一致，对应生产追溯性检查不符合要求。",45.5,"上半年内：整改1次，试验室主任任职资格存在问题。",39,84.5]
[49,"WRMC46","无锡强世混凝土有限公司","企业质量保证体系未健全，试验室持证在岗人数不满足7人，部分试验室人员未缴纳社保，旧生产线混凝土生产质量不能得到有效控制，新增生产线未经计量检定，生产设施存在缺陷即投入使用，设备自校记录不符合要求，水池未加盖，外加剂筒库未安装搅拌设备，细骨料混堆，膨胀剂未单独计量，骨料堆场隔舱未加盖，使用特细砂，，废水直接外排，试验室部分仪器搬迁后未经计量检定且处于非正常使用状态即投入使用，试验室检测环境不整洁，混凝土凝结时间试验记录不符合规范要求，开展比对试验但无结果评价，抽查粉煤灰细度试验，仪器无法正常运转，未见胶凝材料进场验收记录，水泥试验C2011-0034未开展安定性检测，养护室混凝土试件摆放无序，部分配合比调整单随意涂改，抽查生产记录120095、120067生产追溯性不符合要求，。",41.5,"上半年内：整改1次，参与论坛建设。",43,84.5]
[52,"WRMC20","无锡恒安混凝土有限公司","企业质量保证体系未健全，通过ISO认证，企业资质技术负责人不在岗，拌楼筒仓外部沾污，骨料堆场隔舱未加盖，部分厂区排水不畅，部分标准未编号受控，混凝土凝结时间试验不符合要求，粉煤灰细度试验操作不符合要求，未见胶凝材料进场验收记录，水泥细度未用比表面积表达，矿粉、膨胀剂试验编号混编，矿粉试验活性指数数据缺乏可追溯性，混凝土试件表面刻字较模糊，混凝土养护室实测温度25.1度，抽查3组到期出厂混凝土试件基本符合要求，抽查序号2945混凝土生产追溯性检查符合要求，1#生产线系统时间误差7分钟。",51.5,"上半年内，整改1次；行政处罚1次；封样试件丢失1次；",31.5,83]
[53,"WRMC35","无锡市德济商品混凝土有限公司","企业质量保证体系未健全，通过ISO认证，资质技术负责人不在岗，设备自校计划、记录不真实，水池简易加盖，外加剂筒仓无搅拌设备，材料堆场无隔仓未加盖，使用特细沙单独计量，粗骨料质量较差，厂区环境不整洁，堆场无排水设施，检测室环境不够整洁，仪器设备摆放拥挤，保养一般，膨胀剂快速法试验结论过于简单，混凝土凝结时间试验记录不规范，比对试验记录未作评价，现场抽查粉煤灰细度试验结果不合格，未见胶凝材料、砂石进场验收记录，水泥细度未采用比表面积表示，部分小方量混凝土未制作出厂混凝土检验试件，部分混凝土试件表面刻字不清，混凝土养护室实测温度23.5度，不符合要求，抽查3组到期出厂混凝土试件基本符合要求，生产搅拌时间不符合要求。",52.5,"上半年内，整改1次；发生实体质量事故1次；",27,79.5]